## Лист1
Исходные данные
Тип параметра | Название параметра | Условное обозначение параметра | Единица измерения параметра | Значение параметра
Геометрические параметры канала | Ширина | W | м | 0.25
| Глубина | H | м | 0.01 | Выходные данные
| Длина | L | м | 9.5 | Название | Единица измерения | Значение
Тип материала |  | TM | –– | Поливинилхлорид | Производительность | кг/ч | 9084
Параметры свойств материала | Плотность | ρ | кг/м3 | 1380 | Температура продукта | °С | 174,73
| Удельная теплоемкость | c | Дж/(кг·°С) | 2500 | Вязкость продукта | Па*с | 200
| Температура плавления | T0 | °С | 145
Режимные параметры процесса | Скорость крышки | Vu | м/с | 1.5
| Температура крышки | Tu | °С | 150
Эмпирические коэффициенты математической модели | Коэффициент консистенции материала при температуре приведения | μ0 | Па·сn | 12000
| Температурный коэффициент вязкости материала | b | 1/°С | 0.05
| Температура приведения | Tr | °С | 165
| Индекс течения материала | n | –– | 0.28
| Коэффициент теплоотдачи от крышки канала к материалу | αu | Вт/(м2·°С) | 400
Координата по длине канала | Температура | Вязкость
0 | 145 | 884.5
0.1 | 145.8 | 849.7
0.2 | 146.57 | 817.7
0.3 | 147.31 | 788
0.4 | 148.02 | 760.5
0.5 | 148.7 | 735
0.6 | 149.36 | 711.1
0.7 | 150 | 688.8
0.8 | 150.62 | 668
0.9 | 151.21 | 648.4
1 | 151.79 | 629.9
1.1 | 152.35 | 612.6
1.2 | 152.89 | 596.2
1.3 | 153.42 | 580.7
1.4 | 153.93 | 566
1.5 | 154.42 | 552.1
1.6 | 154.91 | 538.9
1.7 | 155.38 | 526.4
1.8 | 155.84 | 514.4
1.9 | 156.29 | 503
2 | 156.72 | 492.2
2.1 | 157.15 | 481.8
2.2 | 157.57 | 471.9
2.3 | 157.97 | 462.4
2.4 | 158.37 | 453.3
2.5 | 158.76 | 444.6
2.6 | 159.14 | 436.2
2.7 | 159.51 | 428.2
2.8 | 159.87 | 420.4
2.9 | 160.23 | 413
3 | 160.58 | 405.9
3.1 | 160.92 | 399
3.2 | 161.26 | 392.3
3.3 | 161.59 | 385.9
3.4 | 161.91 | 379.7
3.5 | 162.23 | 373.8
3.6 | 162.54 | 368
3.7 | 162.85 | 362.4
3.8 | 163.15 | 357
3.9 | 163.44 | 351.8
4 | 163.73 | 346.7
4.1 | 164.02 | 341.8
4.2 | 164.3 | 337
4.3 | 164.57 | 332.4
4.4 | 164.84 | 328
4.5 | 165.11 | 323.6
4.6 | 165.37 | 319.4
4.7 | 165.63 | 315.3
4.8 | 165.88 | 311.3
4.9 | 166.14 | 307.4
5 | 166.38 | 303.7
5.1 | 166.62 | 300
5.2 | 166.86 | 296.4
5.3 | 167.1 | 292.9
5.4 | 167.33 | 289.6
5.5 | 167.56 | 286.3
5.6 | 167.79 | 283
5.7 | 168.01 | 279.9
5.8 | 168.23 | 276.8
5.9 | 168.45 | 273.9
6 | 168.66 | 270.9
6.1 | 168.87 | 268.1
6.2 | 169.08 | 265.3
6.3 | 169.29 | 262.6
6.4 | 169.49 | 260
6.5 | 169.69 | 257.4
6.6 | 169.89 | 254.8
6.7 | 170.08 | 252.4
6.8 | 170.28 | 249.9
6.9 | 170.47 | 247.6
7 | 170.66 | 245.2
7.1 | 170.84 | 243
7.2 | 171.02 | 240.8
7.3 | 171.21 | 238.6
7.4 | 171.39 | 236.4
7.5 | 171.56 | 234.4
7.6 | 171.74 | 232.3
7.7 | 171.91 | 230.3
7.8 | 172.08 | 228.3
7.9 | 172.25 | 226.4
8 | 172.42 | 224.5
8.1 | 172.59 | 222.7
8.2 | 172.75 | 220.9
8.3 | 172.91 | 219.1
8.4 | 173.07 | 217.3
8.5 | 173.23 | 215.6
8.6 | 173.39 | 213.9
8.7 | 173.54 | 212.3
8.8 | 173.7 | 210.6
8.9 | 173.85 | 209.1
9 | 174 | 207.5
9.1 | 174.15 | 205.9
9.2 | 174.3 | 204.4
9.3 | 174.44 | 202.9
9.4 | 174.59 | 201.5
9.5 | 174.73 | 200